## 測驗題目
序號 | 課程名稱 | 題目 | 答案
1 | 單元二：第七章 鋼筋、模板、混凝土施工 | RC結構中，為提升RC結構耐震韌性，應採用何種設計原則？ (A)強柱弱梁 (B)強梁弱柱 (C)強剪弱彎 (D)弱剪強彎。 | A
2 | 單元二：第七章 鋼筋、模板、混凝土施工 | 鋼筋施工中，若發現鋼筋彎折角度有設計疑義，應採取何種處理方式？ (A)直接澆置混凝土 (B)以火烤方式修正 (C)通知監造單位處理 (D)自行切除重做。 | C
3 | 單元二：第七章 鋼筋、模板、混凝土施工 | RC結構施工中，鋼筋綁紮過鬆會導致何種問題？ (A)鋼筋過度受力 (B)混凝土強度提升 (C)結構耐震韌性消能能力受影響 (D)模板變形。 | C
4 | 單元二：第七章 鋼筋、模板、混凝土施工 | 為提升RC結構的耐震性能，應優先控制下列哪一項？ (A)混凝土的顏色 (B)鋼筋的排列順序 (C)構件的韌性設計 (D)模板的厚度。 | C
5 | 單元二：第七章 鋼筋、模板、混凝土施工 | 鋼筋彎鉤未達規定角度會造成什麼問題？ (A)混凝土強度過高 (B)鋼筋無法有效錨固 (C)模板變形 (D)施工速度過快。 | B
6 | 單元二：第七章 鋼筋、模板、混凝土施工 | RC結構中，梁端應加強設計的主要原因為何？ (A)節省材料 (B)避免施工困難 (C)承受最大彎矩 (D)減少混凝土用量。 | C
7 | 單元二：第七章 鋼筋、模板、混凝土施工 | 鋼筋綁紮時，若未依設計圖施工，最可能導致何種後果？ (A)施工時間縮短 (B)結構安全性降低 (C)混凝土流動性增加 (D)模板使用壽命延長。 | B
8 | 單元二：第七章 鋼筋、模板、混凝土施工 | RC結構中，箍筋間距過大會導致哪種問題？ (A)混凝土強度過高 (B)鋼筋過度保護 (C)容易產生挫屈、核心混凝土崩裂 (D)施工成本上升。 | C
9 | 單元二：第七章 鋼筋、模板、混凝土施工 | 鋼筋綁紮時，應避免下列哪種行為？ (A)使用鐵絲固定 (B)使用墊塊調整位置 (C)將鋼筋直接放置於模板上 (D)依設計圖施工。 | C
10 | 單元二：第七章 鋼筋、模板、混凝土施工 | RC結構中，梁柱接頭區域的箍筋應如何配置？ (A)與梁中段相同間距 (B)可省略不設 (C)加密配置 (D)只設置於梁端。 | C
11 | 單元二：第七章 鋼筋、模板、混凝土施工 | 鋼筋施工中，鋼筋表面若有油污應如何處理？ (A)直接使用 (B)用水沖洗即可 (C)用鋼刷清除 (D)不需處理。 | C
12 | 單元二：第七章 鋼筋、模板、混凝土施工 | RC結構中，為避免剪力破壞，應加強哪一部分？ (A)主筋彎鉤 (B)箍筋配置 (C)混凝土表面處理 (D)模板支撐。 | B
13 | 單元二：第七章 鋼筋、模板、混凝土施工 | 鋼筋搭接時，應注意下列哪一項？ (A)搭接處不需綁紮 (B)搭接長度應符合設計規定 (C)搭接處可任意重疊 (D)搭接處可省略箍筋。 | B
14 | 單元二：第七章 鋼筋、模板、混凝土施工 | RC結構中，為提升樓板的抗震能力，應採取下列何種設計？ (A)減少樓板厚度 (B)增加樓板開孔 (C)提高樓板鋼筋比 (D)減少樓板鋼筋。 | C
15 | 單元二：第七章 鋼筋、模板、混凝土施工 | 鋼筋施工時，鋼筋彎曲作業應避免下列哪一項？ (A)使用彎曲機具 (B)在低溫下進行彎曲 (C)依設計半徑彎曲 (D)避免重複彎折。 | D
16 | 單元二：第七章 鋼筋、模板、混凝土施工 | RC結構中，當梁與柱交接處鋼筋過於集中時，應採取何種措施？ (A)減少鋼筋數量 (B)改用較小直徑鋼筋並分層配置 (C)增加混凝土水灰比 (D)減少箍筋數量。 | B
17 | 單元二：第七章 鋼筋、模板、混凝土施工 | 模板施工中，模板應避免與哪一項直接接觸？ (A)鋼筋 (B)混凝土 (C)地面 (D)水源。 | A
18 | 單元二：第七章 鋼筋、模板、混凝土施工 | 模板施工中，模板應如何與結構物定位？ (A)使用鐵絲 (B)使用木楔 (C)使用定位釘與水平儀 (D)使用鋼筋壓住。 | C
19 | 單元二：第七章 鋼筋、模板、混凝土施工 | 模板施工中，模板若未設置排氣孔，可能導致什麼問題？ (A)混凝土強度不足 (B)混凝土表面氣泡與孔洞 (C)鋼筋鏽蝕 (D)模板變形。 | B
20 | 單元二：第七章 鋼筋、模板、混凝土施工 | 模板支撐若設置於傾斜地面，應採取何種措施？ (A)不需處理 (B)使用鋼絲固定 (C)加設底座與斜撐穩固 (D)減少支撐數量。 | C
21 | 單元二：第七章 鋼筋、模板、混凝土施工 | 模板施工中，模板若未與結構物密合，可能導致什麼問題？ (A)混凝土強度不足 (B)混凝土外觀不良與漏漿 (C)鋼筋不牢固 (D)施工變慢。 | B
22 | 單元二：第七章 鋼筋、模板、混凝土施工 | 模板施工中，模板應如何防止吸水變形？ (A)使用塑膠膜包覆 (B)使用乾燥木材並塗抹模板油 (C)使用濕布覆蓋 (D)使用鋼筋固定。 | B
23 | 單元二：第七章 鋼筋、模板、混凝土施工 | 模板施工中，模板應如何確保重複使用的品質？ (A)每次使用後清潔與保養 (B)隨時上油 (C)清洗後烘乾 (D)以上皆是。 | A
24 | 單元二：第七章 鋼筋、模板、混凝土施工 | 模板施工中，模板應如何防止滲水？ (A)使用塑膠布包覆 (B)使用止水膠條與密封材料 (C)減少混凝土水量 (D)以上皆非。 | B
25 | 單元二：第七章 鋼筋、模板、混凝土施工 | 模板施工中，模板若未設置足夠支撐，會影響哪一項？ (A)混凝土強度 (B)鋼筋綁紮的牢固 (C)構件尺寸與形狀 (D)以上皆是。 | C
26 | 單元二：第七章 鋼筋、模板、混凝土施工 | 模板施工中，模板若未水平安裝，可能導致什麼問題？ (A)混凝土強度不足 (B)構件傾斜與尺寸誤差 (C)鋼筋綁紮不穩固 (D)以上皆是。 | B
27 | 單元二：第七章 鋼筋、模板、混凝土施工 | 模板施工中，模板若未設置足夠的連接件，可能導致什麼問題？ (A)混凝土強度不足 (B)模板脫落或錯位 (C)鋼筋錯位 (D)以上皆非。 | B
28 | 單元二：第七章 鋼筋、模板、混凝土施工 | 模板施工中，模板若與鋼筋距離過近，會影響哪一項？ (A)混凝土澆置速度 (B)保護層厚度不足 (C)模板拆除時間 (D)以上皆是。 | B
29 | 單元二：第七章 鋼筋、模板、混凝土施工 | 模板施工中，模板若未設置清掃孔，可能導致什麼問題？ (A)混凝土品質不良 (B)模板不穩固 (C)模板內部雜物無法清除 (D)以上皆是。 | C
30 | 單元二：第七章 鋼筋、模板、混凝土施工 | 模板應力計算，應計算各項強度，包括彎曲力、壓縮力、剪力等之外，尚須檢討 (A)密重 (B)硬度 (C)伸縮量 (D)撓度。 | D
31 | 單元二：第七章 鋼筋、模板、混凝土施工 | 有關各種混凝土材料的特性及施工敘述，何者不正確？ (A)建造基礎或地下連續壁工程時，可使用透水混凝土材料，澆注時一般採用特密管施工 (B)輕質混凝土可使用在高樓結構物,其目的為減輕靜載重，但不能影響其結構安全性 (C)高性能混凝土(簡稱HPC)的配比主要有兩項添加物，即強塑劑與卜作嵐材料 (D)高性能混凝土使用卜作嵐材料部份取代水泥，可以發揮節能減碳效果並提高混凝土耐久性。 | A
32 | 單元二：第七章 鋼筋、模板、混凝土施工 | 鋼筋搭接長度若未註明，受拉構材直徑22mm者應搭接多少倍？ (A)40D (B)45D (C)50D (D)55D。 | A
33 | 單元二：第七章 鋼筋、模板、混凝土施工 | 鋼筋搭接長度若未註明，頂層鋼筋直徑25mm者應搭接多少倍？ (A)50D (B)55D (C)60D (D)65D。 | C
34 | 單元二：第七章 鋼筋、模板、混凝土施工 | 鋼筋搭接時，光面鋼筋搭接長度應如何處理？ (A)減半 (B)加倍 (C)不變 (D)視情況而定。 | B
35 | 單元二：第七章 鋼筋、模板、混凝土施工 | 鋼筋續接若採機械接頭，應注意何項？ (A)接頭位置 (B)接頭材質 (C)接頭密接 (D)以上皆是。 | D
36 | 單元二：第七章 鋼筋、模板、混凝土施工 | 鋼筋續接器施工時，鋼筋端面應如何處理？ (A)打磨 (B)塗膠 (C)切平 (D)加熱。 | C
37 | 單元二：第七章 鋼筋、模板、混凝土施工 | 鋼筋續接器施工時，保護蓋與止水封環作用為何？ (A)防止滑動 (B)防止滲入異物 (C)增加強度 (D)減少重量。 | B
38 | 單元二：第七章 鋼筋、模板、混凝土施工 | 鋼筋續接器施工時，接合處排列應如何？ (A)隨意排列 (B)錯開排列 (C)集中排列 (D)對稱排列。 | B
39 | 單元二：第七章 鋼筋、模板、混凝土施工 | 鋼筋續接器施工時，接合處若有灰塵應如何處理？ (A)不處理 (B)用水沖洗 (C)用布擦拭 (D)重新施工。 | C
40 | 單元二：第七章 鋼筋、模板、混凝土施工 | 鋼筋續接器施工時，若接合處不密接會造成何種問題？ (A)強度不足 (B)混凝土裂縫 (C)鋼筋腐蝕 (D)以上皆是。 | D
41 | 單元二：第七章 鋼筋、模板、混凝土施工 | RC結構中為提升構件延性，常採用下列何種設計方式？ (A)減少鋼筋量 (B)增加混凝土強度但不增加鋼筋 (C)提高鋼筋降伏強度並適當配置箍筋 (D)減少構件尺寸。 | C
42 | 單元二：第七章 鋼筋、模板、混凝土施工 | RC梁柱接頭區域為確保韌性，應採取何種施工措施？ (A)減少箍筋數量 (B)使用較大粒徑骨材 (C)加密箍筋配置 (D)減少混凝土澆置時間。 | C
43 | 單元二：第七章 鋼筋、模板、混凝土施工 | 鋼筋綁紮時，為確保保護層厚度，應使用下列何種工具？ (A)鋼釘 (B)木楔 (C)墊塊 (D)鐵絲。 | C
44 | 單元二：第七章 鋼筋、模板、混凝土施工 | RC結構中，為避免脆性破壞，應優先保護下列何種構件？ (A)次梁 (B)柱 (C)牆 (D)樓板。 | B
45 | 單元二：第七章 鋼筋、模板、混凝土施工 | 鋼筋搭接長度不足最可能造成何種問題？ (A)混凝土強度過高 (B)鋼筋腐蝕加劇 (C)結構強度不足 (D)模板變形。 | C
46 | 單元二：第七章 鋼筋、模板、混凝土施工 | RC結構中，箍筋彎鉤角度應符合規範，其主要目的是？ (A)節省鋼筋用量 (B)方便施工 (C)增加鋼筋握裹力 (D)減少混凝土用量。 | C
47 | 單元二：第七章 鋼筋、模板、混凝土施工 | 鋼筋綁紮完成後澆置混凝土前，應特別檢查下列何項？ (A)模板顏色 (B)鋼筋表面是否有油污或鏽蝕 (C)混凝土來源 (D)施工人員證照。 | B
48 | 單元二：第七章 鋼筋、模板、混凝土施工 | 鋼筋施工中，鋼筋與模板之間的最小保護層厚度主要是為了？ (A)節省混凝土用量 (B)防止鋼筋滑動 (C)防止鋼筋鏽蝕與火災損壞 (D)增加施工速度。 | C
49 | 單元二：第七章 鋼筋、模板、混凝土施工 | RC結構中，當梁跨距增加時，應優先考慮下列哪項設計調整？ (A)減少鋼筋數量 (B)增加梁深與主筋斷面 (C)減少混凝土強度 (D)減少箍筋數量。 | B
50 | 單元二：第七章 鋼筋、模板、混凝土施工 | 鋼筋綁紮時，若使用過長鐵絲，可能導致何種問題？ (A)鋼筋強度下降 (B)混凝土澆置困難 (C)鋼筋過度彎曲 (D)鋼筋間距過大。 | B
51 | 單元二：第七章 鋼筋、模板、混凝土施工 | RC結構中，為確保樓梯板的結構安全，應特別注意下列哪一項？ (A)樓梯踏面寬度 (B)樓梯扶手高度 (C)樓梯板鋼筋彎鉤方向與錨定 (D)樓梯表面塗料。 | C
52 | 單元二：第七章 鋼筋、模板、混凝土施工 | 鋼筋施工中，若鋼筋未依規定標示編號與規格，可能造成什麼問題？ (A)施工速度加快 (B)鋼筋更容易辨識 (C)無法確認鋼筋是否符合設計要求 (D)混凝土強度下降。 | C
53 | 單元二：第七章 鋼筋、模板、混凝土施工 | RC結構中，當梁受彎破壞時，應優先檢討下列哪一項？ (A)混凝土澆置方式 (B)主筋配置與彎矩需求是否相符 (C)模板支撐方式 (D)施工人員經驗。 | B
54 | 單元二：第七章 鋼筋、模板、混凝土施工 | 鋼筋綁紮完成後，若未依規定進行檢查，最可能導致何種後果？ (A)施工成本下降 (B)施工進度提前 (C)結構安全性降低 (D)混凝土澆置更順利。 | C
55 | 單元二：第七章 鋼筋、模板、混凝土施工 | 鋼筋綁紮時應使用何種材料進行固定？ (A)塑膠繩 (B)鐵絲 (C)膠帶 (D)鋼釘。 | B
56 | 單元二：第七章 鋼筋、模板、混凝土施工 | 鋼筋搭接區域應避免出現在何處？ (A)梁中段 (B)梁端部 (C)柱中段 (D)剪力較小區域。 | B
57 | 單元二：第七章 鋼筋、模板、混凝土施工 | 鋼筋續接器的主要功能為何？ (A)增加鋼筋長度 (B)減少鋼筋數量 (C)減少混凝土用量 (D)增加鋼筋彎曲度。 | A
58 | 單元二：第七章 鋼筋、模板、混凝土施工 | 鋼筋銲接時，應避免下列哪一項？ (A)使用合格焊條 (B)清除銲接區油污 (C)在潮濕環境下作業 (D)依規定電流進行銲接。 | C
59 | 單元二：第七章 鋼筋、模板、混凝土施工 | 鋼筋搭接長度不足會造成何種問題？ (A)鋼筋過長 (B)混凝土強度過高 (C)結構接頭強度不足 (D)施工速度過快。 | C
60 | 單元二：第七章 鋼筋、模板、混凝土施工 | 鋼筋續接器安裝後應進行何種檢查？ (A)顏色檢查 (B)尺寸檢查 (C)強度試驗或扭力檢查 (D)重量測試。 | C
61 | 單元二：第七章 鋼筋、模板、混凝土施工 | 鋼筋銲接後應進行何種處理？ (A)立即澆置混凝土 (B)塗抹油脂 (C)進行外觀與強度檢查 (D)用水冷卻。 | C
62 | 單元二：第七章 鋼筋、模板、混凝土施工 | 鋼筋綁紮時，為確保結構穩定性，應注意哪一項？ (A)鋼筋顏色一致 (B)鋼筋間距均勻 (C)鋼筋表面光滑 (D)鋼筋長度一致。 | B
63 | 單元二：第七章 鋼筋、模板、混凝土施工 | 鋼筋銲接作業中，為確保品質應由誰執行？ (A)學徒工 (B)無證工人 (C)合格銲接技術人員 (D)監工人員。 | C
64 | 單元二：第七章 鋼筋、模板、混凝土施工 | 鋼筋搭接區域的搭接方式應避免下列哪一項？ (A)錯開搭接 (B)集中搭接 (C)分層搭接 (D)依設計圖搭接。 | B
65 | 單元二：第七章 鋼筋、模板、混凝土施工 | 鋼筋續接器使用時，應特別注意哪一項？ (A)顏色搭配 (B)與鋼筋直徑相符 (C)與模板接觸面積 (D)與混凝土比例。 | B
66 | 單元二：第七章 鋼筋、模板、混凝土施工 | 鋼筋銲接後若未檢查，可能導致何種問題？ (A)鋼筋過長 (B)銲點強度不足 (C)混凝土過乾 (D)模板變形。 | B
67 | 單元二：第七章 鋼筋、模板、混凝土施工 | 鋼筋搭接區域應避免與哪一區域重疊？ (A)梁中段 (B)剪力牆中段 (C)柱端部 (D)結構受力最大區域。 | D
68 | 單元二：第七章 鋼筋、模板、混凝土施工 | 鋼筋綁紮時，若鋼筋未固定牢靠，可能導致什麼問題？ (A)鋼筋強度提升 (B)鋼筋位置偏移 (C)混凝土強度增加 (D)施工速度加快。 | B
69 | 單元二：第七章 鋼筋、模板、混凝土施工 | 鋼筋續接器安裝時，應使用何種工具確認扭力？ (A)鐵鎚 (B)鋸子 (C)扭力扳手 (D)水平尺。 | C
70 | 單元二：第七章 鋼筋、模板、混凝土施工 | 鋼筋銲接作業中，銲接區域應保持何種狀態？ (A)潮濕 (B)乾燥清潔 (C)油脂覆蓋 (D)未清理。 | B
71 | 單元二：第七章 鋼筋、模板、混凝土施工 | 鋼筋搭接時，搭接區域應避免與哪一施工縫重疊？ (A)牆面施工縫 (B)樓板施工縫 (C)梁柱交接處 (D)任何施工縫。 | D
72 | 單元二：第七章 鋼筋、模板、混凝土施工 | 鋼筋綁紮時，鐵絲應如何處理以避免混凝土施工問題？ (A)外露於混凝土表面 (B)剪斷並朝內彎曲 (C)不需處理 (D)塗上油漆。 | B
73 | 單元二：第七章 鋼筋、模板、混凝土施工 | 鋼筋續接器的使用應符合下列哪一項規定？ (A)可任意搭配鋼筋直徑 (B)需經過認證與測試 (C)可自行製作 (D)不需設計圖說明。 | B
74 | 單元二：第七章 鋼筋、模板、混凝土施工 | 鋼筋銲接時，若銲接電流過大，可能造成什麼問題？ (A)銲點強度增加 (B)鋼筋變形或脆裂 (C)混凝土強度提升 (D)鋼筋更易彎曲。 | B
75 | 單元二：第七章 鋼筋、模板、混凝土施工 | 鋼筋搭接長度不足時，最常見的補救措施為何？ (A)增加混凝土厚度 (B)使用續接器或加焊補強 (C)減少鋼筋數量 (D)增加模板厚度。 | B
76 | 單元二：第七章 鋼筋、模板、混凝土施工 | 鋼筋綁紮時，應避免下列哪一種錯誤？ (A)使用合格鐵絲 (B)鋼筋交叉處綁牢 (C)鋼筋未依圖施工 (D)使用墊塊固定。 | C
77 | 單元二：第七章 鋼筋、模板、混凝土施工 | 鋼筋續接器的安裝位置應避免設於何處？ (A)梁中段 (B)柱中段 (C)受力集中區域 (D)剪力牆中段。 | C
78 | 單元二：第七章 鋼筋、模板、混凝土施工 | 鋼筋銲接後，應進行何種檢測以確保品質？ (A)顏色檢查 (B)超音波或磁粉檢測 (C)重量測試 (D)目測即可。 | B
79 | 單元二：第七章 鋼筋、模板、混凝土施工 | 鋼筋搭接時，搭接區域的鋼筋應如何排列？ (A)重疊排列 (B)交錯排列 (C)平行排列並錯開 (D)隨意排列。 | C
80 | 單元二：第七章 鋼筋、模板、混凝土施工 | 鋼筋綁紮完成後，應進行哪一項檢查？ (A)鋼筋顏色 (B)鋼筋品牌 (C)鋼筋位置與間距 (D)鋼筋產地。 | C
81 | 單元二：第七章 鋼筋、模板、混凝土施工 | 鋼筋續接器的使用可減少下列哪一項？ (A)鋼筋數量 (B)搭接長度需求 (C)混凝土用量 (D)模板厚度。 | B
82 | 單元二：第七章 鋼筋、模板、混凝土施工 | 鋼筋銲接作業中，應避免在何種天氣下進行？ (A)晴天 (B)陰天 (C)雨天 (D)乾燥天氣。 | C
83 | 單元二：第七章 鋼筋、模板、混凝土施工 | 鋼筋搭接時，搭接長度應如何量測？ (A)從鋼筋中心點起算 (B)從鋼筋外緣起算 (C)從鋼筋彎鉤起算 (D)從鋼筋末端起算。 | A
84 | 單元二：第七章 鋼筋、模板、混凝土施工 | 鋼筋綁紮時，若鋼筋間距過小，可能導致什麼問題？ (A)混凝土澆置困難與蜂窩 (B)鋼筋強度不足 (C)鋼筋過長 (D)模板變形。 | A
85 | 單元二：第七章 鋼筋、模板、混凝土施工 | 鋼筋續接器的使用應符合哪一項標準？ (A)施工人員經驗 (B)設計圖說與相關規範 (C)現場判斷 (D)鋼筋顏色。 | B
86 | 單元二：第七章 鋼筋、模板、混凝土施工 | 鋼筋銲接後若未清除熔渣，可能導致什麼問題？ (A)鋼筋更堅固 (B)混凝土強度提升 (C)銲點缺陷與鏽蝕 (D)施工速度加快。 | C
87 | 單元二：第七章 鋼筋、模板、混凝土施工 | 鋼筋搭接時，搭接區域應避免與哪一種構造重疊？ (A)樓梯踏面 (B)電梯井壁 (C)開口邊緣 (D)剪力牆邊緣。 | C
88 | 單元二：第七章 鋼筋、模板、混凝土施工 | 鋼筋綁紮時，為確保施工品質，應遵循下列哪一項？ (A)現場經驗為主 (B)設計圖與施工規範 (C)工人習慣 (D)材料供應商建議。 | B
89 | 單元二：第七章 鋼筋、模板、混凝土施工 | 鋼筋續接器若未鎖緊，可能導致什麼問題？ (A)鋼筋過長 (B)混凝土強度過高 (C)接頭滑動與結構失效 (D)施工速度變慢。 | C
90 | 單元二：第七章 鋼筋、模板、混凝土施工 | 鋼筋銲接作業完成後，應保存何種紀錄？ (A)銲接人員名單 (B)銲接區域照片 (C)銲接檢驗報告 (D)以上皆是。 | D
91 | 單元二：第七章 鋼筋、模板、混凝土施工 | 鋼筋綁紮時，為確保施工安全與品質，應避免下列哪一項行為？ (A)使用合格鐵絲 (B)依圖施工 (C)站立於未固定鋼筋上作業 (D)使用墊塊調整高度。 | C
92 | 單元二：第七章 鋼筋、模板、混凝土施工 | 鋼筋銲接作業中，為避免熱影響區產生裂縫，應採取何種措施？ (A)提高電流 (B)使用冷卻劑 (C)控制銲接熱輸入 (D)增加銲接時間。 | C
93 | 單元二：第七章 鋼筋、模板、混凝土施工 | 鋼筋搭接時，搭接區域應如何處理以確保混凝土密實？ (A)不需處理 (B)加大鋼筋間距 (C)加強振動與澆置密實 (D)減少鋼筋數量。 | C
94 | 單元二：第七章 鋼筋、模板、混凝土施工 | 鋼筋綁紮完成後，若發現鋼筋位置偏移，應如何處理？ (A)忽略不計 (B)立即修正至設計位置 (C)等待混凝土澆置後再調整 (D)以砂漿填補空隙。 | B
95 | 單元二：第七章 鋼筋、模板、混凝土施工 | 鋼筋續接器的使用應避免下列哪一項？ (A)與鋼筋直徑不符 (B)依設計規範選用 (C)經過強度測試 (D)由合格人員安裝。 | A
96 | 單元二：第七章 鋼筋、模板、混凝土施工 | 鋼筋銲接作業中，若銲點未完全熔合，可能導致什麼問題？ (A)鋼筋更堅固 (B)結構強度不足 (C)混凝土流動性增加 (D)鋼筋更易彎曲。 | B
97 | 單元二：第七章 鋼筋、模板、混凝土施工 | 鋼筋搭接時，搭接區域的鋼筋應如何固定？ (A)不需固定 (B)以鐵絲綁紮牢固 (C)用膠水黏貼 (D)以混凝土固定。 | B
98 | 單元二：第七章 鋼筋、模板、混凝土施工 | 鋼筋綁紮作業中，使用墊塊的主要目的為何？ (A)增加鋼筋強度 (B)減少混凝土用量 (C)確保保護層厚度 (D)加快施工速度。 | C
99 | 單元二：第七章 鋼筋、模板、混凝土施工 | 鋼筋續接器的扭力不足會導致什麼問題？ (A)鋼筋過度彎曲 (B)接頭鬆脫影響結構完整性 (C)混凝土強度下降 (D)鋼筋過長。 | B
100 | 單元二：第七章 鋼筋、模板、混凝土施工 | 鋼筋銲接作業中，應使用何種方法確保銲接品質？ (A)目測即可 (B)依經驗調整電流 (C)使用標準化銲接程序與檢測 (D)使用任何可用材料銲接。 | C
101 | 單元二：第七章 鋼筋、模板、混凝土施工 | 鋼筋搭接時，搭接長度應考慮哪些因素？ (A)鋼筋顏色與品牌 (B)鋼筋直徑與混凝土強度 (C)施工人員經驗 (D)鋼筋產地與價格答。 | B
102 | 單元二：第七章 鋼筋、模板、混凝土施工 | 鋼筋綁紮時，若鋼筋未對齊，可能導致什麼問題？ (A)混凝土強度提升 (B)鋼筋更易安裝 (C)結構受力不均 (D)施工速度加快。 | C
103 | 單元二：第七章 鋼筋、模板、混凝土施工 | 鋼筋銲接作業中，應避免下列哪一項？ (A)使用乾燥焊條 (B)在鋼筋表面有油污時銲接 (C)銲接後進行檢查 (D)使用適當保護氣體。 | B
104 | 單元二：第七章 鋼筋、模板、混凝土施工 | 鋼筋綁紮時，應如何確保鋼筋不因混凝土澆置而移動？ (A)使用膠水固定 (B)使用鐵絲綁紮牢固並設置足夠墊塊 (C)增加混凝土流動性 (D)減少鋼筋數量。 | B
105 | 單元二：第七章 鋼筋、模板、混凝土施工 | 鋼筋續接器的安裝應注意哪一項？ (A)安裝方向可隨意 (B)應與鋼筋軸線對齊 (C)可安裝於任何位置 (D)不需檢查。 | B
106 | 單元二：第七章 鋼筋、模板、混凝土施工 | 鋼筋銲接後的檢查項目不包括下列哪一項？ (A)銲縫外觀 (B)銲接長度 (C)鋼筋顏色 (D)銲接強度。 | C
107 | 單元二：第七章 鋼筋、模板、混凝土施工 | 鋼筋搭接時，搭接區域的鋼筋應避免下列哪一種情形？ (A)錯開搭接 (B)搭接長度不足 (C)依設計圖施工 (D)使用合格鋼筋。 | B
108 | 單元二：第七章 鋼筋、模板、混凝土施工 | 有關清水模板施工之敘述，以下何者有誤？ (A)清水模之材料、規格、尺寸、撐桿及緊結器等，須經認可後才能使用 (B)不可使用鋼模，且木模須為新模，表面光滑(或刨光) (C)清水模板施工應先規劃對縫，按規範要求施作，以企口或搭口完全密接，講究平整，確實加工及安裝 (D)澆置混凝土時，充分搗實，以避免產生氣孔及分離現象。 | B
109 | 單元二：第七章 鋼筋、模板、混凝土施工 | 有關模板之敘述何者錯誤 (A)清水模板須要考慮防水及美觀問題 (B)板縫漏漿應使用防水性三夾板板條之補縫材料補縫 (C)一般模板最經濟符合安全之組模方式為四層模 (D)四層模板，可使假設工程增加5.95倍的安全性。 | D
110 | 單元二：第七章 鋼筋、模板、混凝土施工 | 模板工程費約佔鋼筋混凝土構造物造價之35％，係屬假設工程，且在設計圖上並無組模圖，一般僅在合約施工說明書規定所用材料之尺寸，為配合實際以及考量安全性，所使用模板構材之尺寸以及間距，應經 (A)應力計算決定 (B)模板工班決定 (C)工地主任決定 (D)營造廠老板決定。 | A
111 | 單元二：第七章 鋼筋、模板、混凝土施工 | 模板設計一般之應力分析計算為 (A)彎曲應力或壓縮應力檢討 (B)撓度檢討 (C)剪應力檢討 (D)以上皆是。 | D
112 | 單元二：第七章 鋼筋、模板、混凝土施工 | 支撐架須俟最後澆置之混凝土達到設計圖或契約所規定設計抗壓強度(fc’)之 (A)50% (B)60% (C)65% (D)70%時方可拆除。 | D
113 | 單元二：第七章 鋼筋、模板、混凝土施工 | 梁於拆模後應儘速進行回撐，回撐作業不得超過拆模 (A)2日 (B)當日 (C)1.5日 (D)無規定，回撐應留置至所支承之混凝土達規定強度fc’。 | B
114 | 單元二：第七章 鋼筋、模板、混凝土施工 | 一般模板最經濟符合安全之組模方式為 (A)對拉模 (B)倒吊模 (C)鋼模 (D)四層模。 | D
115 | 單元二：第七章 鋼筋、模板、混凝土施工 | 有關模板拆除，下列敘述何者不正確？ (A)未確認結構體本身有足夠能力承載時，支撐模板不得任意拆除 (B)模板拆除時機應依核定施工計畫書所規定之時間 (C)拆除模板時，一律由側模支撐先拆 (D)用於養護混凝土之模板，在養護期未屆滿前不得拆除。 | C
116 | 單元二：第七章 鋼筋、模板、混凝土施工 | 模板施工前應先確認哪一項以確保施工安全？ (A)鋼筋數量 (B)混凝土強度 (C)模板支撐系統穩固性 (D)施工人員人數。 | C
117 | 單元二：第七章 鋼筋、模板、混凝土施工 | 模板拆除時應注意什麼？ (A)快速拆除以節省時間 (B)未達強度即可拆除 (C)依設計強度達成後再拆除 (D)隨意拆除。 | C
118 | 單元二：第七章 鋼筋、模板、混凝土施工 | 模板接縫處若未密合，最可能導致什麼問題？ (A)混凝土強度增加 (B)模板變形 (C)漏漿與蜂窩 (D)鋼筋鏽蝕。 | C
119 | 單元二：第七章 鋼筋、模板、混凝土施工 | 模板支撐系統應具備哪一項特性？ (A)可拆卸性強 (B)重量輕 (C)足夠剛性與穩定性 (D)便於搬運。 | C
120 | 單元二：第七章 鋼筋、模板、混凝土施工 | 模板施工中，為避免變形應採取何種措施？ (A)減少支撐點 (B)使用較薄模板 (C)加強支撐與橫撐 (D)延後澆置混凝土。 | C
121 | 單元二：第七章 鋼筋、模板、混凝土施工 | 模板拆除後發現混凝土表面有蜂窩，可能原因為何？ (A)鋼筋過多 (B)模板未清潔 (C)模板接縫不密合 (D)混凝土太乾。 | C
122 | 單元二：第七章 鋼筋、模板、混凝土施工 | 模板施工中，模板油的主要作用為何？ (A)增加模板強度 (B)防止混凝土與模板黏結 (C)加快混凝土硬化 (D)防止鋼筋鏽蝕。 | B
123 | 單元二：第七章 鋼筋、模板、混凝土施工 | 模板支撐間距過大會導致什麼問題？ (A)混凝土強度過高 (B)模板變形下陷 (C)鋼筋外露 (D)混凝土過濕。 | B
124 | 單元二：第七章 鋼筋、模板、混凝土施工 | 模板施工時，應避免使用下列哪種材料？ (A)合格木材 (B)鋼模板 (C)破損模板 (D)鋁模板。 | C
125 | 單元二：第七章 鋼筋、模板、混凝土施工 | 模板支撐系統設計時應考慮哪些荷重？ (A)模板自重與風壓 (B)施工人員體重 (C)混凝土澆置速度 (D)模板顏色。 | A
126 | 單元二：第七章 鋼筋、模板、混凝土施工 | 模板施工中，為避免模板移位，應採取何種措施？ (A)減少支撐 (B)使用鋼絲固定 (C)設置橫撐與斜撐 (D)加快澆置速度。 | C
127 | 單元二：第七章 鋼筋、模板、混凝土施工 | 模板拆除後若發現混凝土表面有脫模不良現象，可能原因為何？ (A)模板太厚 (B)鋼筋太密 (C)未塗抹脫模劑或塗抹不均 (D)混凝土太稀。 | C
128 | 單元二：第七章 鋼筋、模板、混凝土施工 | 模板施工中，模板與支撐接合處應如何處理？ (A)使用膠水黏合 (B)使用鐵絲綁緊 (C)使用螺栓或釘子固定 (D)不需固定。 | C
129 | 單元二：第七章 鋼筋、模板、混凝土施工 | 模板施工中，模板應具備哪一項特性？ (A)吸水性強 (B)易燃性高 (C)尺寸穩定不變形 (D)重量越輕越好。 | C
130 | 單元二：第七章 鋼筋、模板、混凝土施工 | 模板施工中，模板與鋼筋接觸處應如何處理？ (A)使用鐵絲固定 (B)保持適當保護層距離 (C)直接接觸 (D)使用木塊墊高。 | B
131 | 單元二：第七章 鋼筋、模板、混凝土施工 | 模板施工中，模板變形最常見的原因為何？ (A)混凝土太乾 (B)鋼筋太粗 (C)支撐不足或間距過大 (D)模板太厚。 | C
132 | 單元二：第七章 鋼筋、模板、混凝土施工 | 模板施工中，模板應如何儲存以延長使用壽命？ (A)堆放於潮濕地面 (B)曝曬於陽光下 (C)清潔後堆放於通風乾燥處 (D)堆疊於施工區任意處。 | C
133 | 單元二：第七章 鋼筋、模板、混凝土施工 | 模板支撐應如何與地面接觸？ (A)直接放置於泥土地 (B)使用墊木或底座分散壓力 (C)懸空支撐 (D)放置於磚塊上即可。 | B
134 | 單元二：第七章 鋼筋、模板、混凝土施工 | 模板施工中，模板與牆面交接處應如何處理？ (A)不需處理 (B)使用鋼釘固定 (C)設置止水帶與密封材料 (D)使用鐵絲綁緊。 | C
135 | 單元二：第七章 鋼筋、模板、混凝土施工 | 模板施工中，模板若未對齊會造成什麼問題？ (A)混凝土強度不足 (B)構件尺寸誤差 (C)鋼筋不牢固 (D)施工變慢。 | B
136 | 單元二：第七章 鋼筋、模板、混凝土施工 | 模板施工中，模板應具備何種耐久性？ (A)耐火性 (B)耐水性與抗變形能力 (C)耐酸性 (D)耐電性。 | B
137 | 單元二：第七章 鋼筋、模板、混凝土施工 | 模板支撐應能承受哪些荷載？ (A)模板重量 (B)施工人員重量 (C)混凝土澆置時的側壓力與動載 (D)風壓與日照。 | C
138 | 單元二：第七章 鋼筋、模板、混凝土施工 | 模板施工中，模板與支撐連接處應避免使用下列哪一種方式？ (A)螺栓固定 (B)焊接 (C)鋼釘固定 (D)鋼夾具固定。 | B
139 | 單元二：第七章 鋼筋、模板、混凝土施工 | 模板施工中，模板若未按圖施工，可能導致什麼問題？ (A)施工變慢 (B)混凝土蜂窩 (C)構件尺寸不符設計 (D)鋼筋固定不穩。 | C
140 | 單元二：第七章 鋼筋、模板、混凝土施工 | 模板支撐系統應在何時拆除？ (A)混凝土澆置完成後立即 (B)混凝土達到設計強度後 (C)混凝土初凝時 (D)施工人員下班前。 | B
141 | 單元二：第七章 鋼筋、模板、混凝土施工 | RC構造物澆置混凝土時，做好周延的澆置計畫絕對重要，澆置施工須有萬全之事先準備，而澆置計畫應充分規劃哪些內容？ (A)使用工法、澆置前置作業、施工機具(包含預備)、照明設備 (B)運輸工具與路線規劃、澆注順序 (C)人員配置、修飾與養護方式 (D)以上皆是。 | D
142 | 單元二：第七章 鋼筋、模板、混凝土施工 | 關於混凝土澆置的特性，下列何者正確？ (A)混凝土澆置後可隨時拆除並重新施工 (B)混凝土澆置是一種可逆的物理作用 (C)混凝土澆置涉及不可逆的化學反應 (D)混凝土澆置前不需特別準備。 | C
143 | 單元二：第七章 鋼筋、模板、混凝土施工 | 混凝土澆置前，承包商應逐項檢查，並認定一切均合乎規定與要求於查核表準備妥當時，方可施工，下列那一項不是查核表要項？ (A)澆注前鋼筋查核表 (B)澆注前模板查核表 (C)水泥混凝土澆注(施工)申請表 (D)監造日誌。 | D
144 | 單元二：第七章 鋼筋、模板、混凝土施工 | 下列何者不是混凝土澆置計畫書應包含的內容？ (A)混凝土種類與使用工法 (B)鋼筋強度試驗報告 (C)澆置順序與施工機具數量 (D)運輸工具與路線規劃。 | B
145 | 單元二：第七章 鋼筋、模板、混凝土施工 | 混凝土澆築計劃，不包括下列何者？ (A)澆築區之範圍及劃分 (B)澆築順序 (C)機具及人員組織配置 (D)混凝土鑽心處理標準作業程序。 | D
146 | 單元二：第七章 鋼筋、模板、混凝土施工 | 監造單位在核准混凝土澆置申請時，應依據何項進行現場查驗？ (A)承包商施工進度表 (B)工程會品質計畫製作綱要 (C)施工圖說及相關規定 (D)工地組織表。 | C
147 | 單元二：第七章 鋼筋、模板、混凝土施工 | 何者為混凝土澆置申請前的必要條件？ (A)完成模板拆除作業 (B)取得混凝土試體強度報告 (C)自主檢查表逐項確認合格 (D)完成結構物外觀修飾。 | C
148 | 單元二：第七章 鋼筋、模板、混凝土施工 | 進行水中混凝土澆置工作時，應使用下列何種工具施工，並保持混凝土出口在新澆置混凝土面下1~2m？ (A)泵送管 (B)密特管 (C)壓力管 (D)特密管。 | D
149 | 單元二：第七章 鋼筋、模板、混凝土施工 | 下列有關預拌混凝土的施工敘述，何者為錯誤？ (A)在混凝土預拌廠拌合 (B)預拌混凝土運送到工地的時間須加限制 (C)每個預拌廠生產預拌混凝土的強度固定，無法改變 (D)運送途中，經監造者同意可酌加緩凝劑。 | C
150 | 單元二：第七章 鋼筋、模板、混凝土施工 | 下列何者為水泥混凝土的新拌性質指標之一？ (A)坍度 (B)抗壓強度 (C)潛變 (D)水密性。 | A
151 | 單元二：第七章 鋼筋、模板、混凝土施工 | 預拌車將混凝土送到工地時,下列何者不是現場可立即檢驗的項目: (A)強度 (B)含氣量 (C)氯離子含量 (D)坍度。 | A
152 | 單元二：第七章 鋼筋、模板、混凝土施工 | 混凝土澆置前，監造單位應確實辦理檢驗停留點查驗，其查驗重點不包含： (A)鋼筋檢查 (B)模板檢查 (C)混凝土坍度檢查 (D)預埋件及預留孔檢查。 | C
153 | 單元二：第七章 鋼筋、模板、混凝土施工 | RC構造物澆置混凝土前，應進行之施工自主檢查工作，不包括: (A)鋼筋施工 (B)模板組立 (C)混凝土配合設計 (D)混凝土施工。 | C
154 | 單元二：第七章 鋼筋、模板、混凝土施工 | 混凝土澆置前，承包商應完成自主檢查工作，自主檢查工作包括： (A)擋土施工自主檢查 (B)模板施工自主檢查 (C)放樣自主檢查 (D)開挖自主檢查等。 | B
155 | 單元二：第七章 鋼筋、模板、混凝土施工 | RC構造物澆置混凝土前，應進行施工自主檢查，並填列自主檢查表，對於自主檢查表的填列，以下何者不正確: (A)檢查項目應依據工項之步驟流程詳細規劃 (B)檢查標準應依據契約、設計圖說、規範等(定量定性)作遵循 (C)實際檢查情形應註記:合格者「○」，不合格者「╳」，如無需檢查項目則「／」 (D)自主檢查表應由工地現場工程師實地檢查後覈實記載簽認。 | C
156 | 單元二：第七章 鋼筋、模板、混凝土施工 | 前後澆置混凝土間會發生連接不良之接縫，稱為冷縫。以下與冷縫有關的觀念敘述何者有誤: (A)冷縫發生會造成混凝土剪應力傳遞不良 (B)冷縫發生乃因混凝土澆置停頓時間過久 (C)冷縫會造成漏水導致鋼筋腐蝕 (D)冷縫發生常是因RC構造物量體太大、施工時澆置範圍廣，因此工程設計者實有責任。 | D
157 | 單元二：第七章 鋼筋、模板、混凝土施工 | 學理上，氣溫25℃以上時，澆置混凝土間停頓100分鐘或25℃以下停頓120分鐘，前後澆置混凝土間會發生連接不良之接縫，稱為冷縫。因此，澆置計畫中對於新、舊介面混凝土的時間控制，下列哪種作法最佳: (A)以學理時間基礎，進行澆置循環 (B)學理時間只是澆置計畫的參考基礎，應綜合人、機、料狀況，將學理時間控制再提前規劃進行澆置循環，方為澆置計畫的目的 (C)學理時間僅作參考，混凝土運用緩凝劑等特殊材料，讓澆置循環輕鬆進行不受干擾 (D)盡量切割澆置規劃區域，多設置施工縫就沒有冷縫困擾。 | B
158 | 單元二：第七章 鋼筋、模板、混凝土施工 | 冷縫發生之原因，乃因混凝土澆置停頓時間超過一定時間後，新的混凝土與先前澆置已初凝之混凝土組織無法合成一體，兩者之間產生一不連續介面所致。其將造成兩個主要缺點，一是會漏水，另一是則是 (A)發生白華 (B)結構安全不佳， (C)鋼筋外露， (D)混凝土中性化。 | B
159 | 單元二：第七章 鋼筋、模板、混凝土施工 | 台灣氣溫經常都在30℃以上，工地要澆置混凝土，為了避免混凝土澆置產生冷縫，在澆置規畫上，新舊介面混凝土澆置停頓時間越短越好，儘量不要停頓靠近到學理規範時間為？ (A)120分鐘 (B)110分鐘 (C)100分鐘 (D)無規定。 | C
160 | 單元二：第七章 鋼筋、模板、混凝土施工 | 冷縫發生原因，乃因混凝土澆置停頓時間太久，新的混凝土與先前澆置已初凝之混凝土組織無法合成一體，兩者之間產生一不連續介面所致。以下何者非冷縫易造成的缺點？ (A)漏水 (B)結構剪應力傳遞不良 (C)鋼筋腐蝕 (D)保護層不足。 | D
161 | 單元二：第七章 鋼筋、模板、混凝土施工 | 混凝土冷縫的主要缺點為何？ (A)漏水、混凝土剪應力傳遞不良 (B)美觀不良、混凝土抗壓強度折減 (C)配管不便、容易產生白華 (D)澆置不易、建築物價值降低。 | A
162 | 單元二：第七章 鋼筋、模板、混凝土施工 | 混凝土澆置計劃之主要考慮為避免澆置過程中不要產生 (A)伸縮縫 (B)收縮縫 (C)冷縫 (D)施工縫。 | C
163 | 單元二：第七章 鋼筋、模板、混凝土施工 | 柱、牆等結構體之施工縫，為防止混凝土蜂窩發生，在澆灌混凝土前，可 (A)澆水泥漿 (B)鋪墊同水灰比水泥砂漿3-5公分厚 (C)鋪墊一般水泥砂漿3-5公分 (D)澆水潤濕。 | B
164 | 單元二：第七章 鋼筋、模板、混凝土施工 | 施工縫除工程圖說之規定設置外，若因施工需要而設置時，應設在對結構強度影響較小之處，下列敘述何者不正確 (A)施工縫宜與主鋼筋垂直 (B)梁之施工縫應設置於其跨度中央三分之一範圍內， (C)柱之施工縫應設於梁之底面， (D)樓梯之施工縫應設置於樓層高二分之一處。 | D
165 | 單元二：第七章 鋼筋、模板、混凝土施工 | 穿過施工縫之鋼筋須連續。若需要於牆與牆、牆與版或基腳間設置施工縫時，可設置縱向榫。榫高應至少 (A)3 (B)4 (C)5 (D)10㎝。 | B
166 | 單元二：第七章 鋼筋、模板、混凝土施工 | 混凝土澆置時，其混凝土從拌合、運輸到澆置，依CNS 3090 A2042規定必須在幾小時內完成？ (A)0.5小時 (B)2小時 (C)1.5小時 (D)2.5小時。 | C
167 | 單元二：第七章 鋼筋、模板、混凝土施工 | 混凝土施工時，有關工作接縫之規定，下列何者錯誤？ (A)接縫應設置在剪力較小處 (B)方便下階段施工之的位置 (C)接縫面必須清除潔淨 (D)接縫如須傳遞剪力時，應加用剪力榫。 | B
168 | 單元二：第七章 鋼筋、模板、混凝土施工 | 混凝土澆置前，承包商應完成自主檢查工作，自主檢查工作應包括鋼筋自主檢查、模板自主檢查及混凝土施工自主檢查等，上述檢查表由承包商於施工前依據契約特訂條款、設計圖說及工程特性與相關規範之規定，自訂可供施工現場逐項檢驗之表格。請問哪一項不會寫在鋼筋自主檢查表內 (A)放樣 (B)鋼筋間距 (C)墊塊間距 (D)錨定長度。 | A
169 | 單元二：第七章 鋼筋、模板、混凝土施工 | 有關混凝土澆置，下列敘述何者錯誤？ (A)混凝土自由落下高度<200㎝ (B)混凝土自拌和，輸送至澆置完成，輸送途中保持攪動者不得超過90分鐘 (C)氯含量<0.30㎏/㎥ (D)混凝土養護，澆置後保持潮濕至少7日。 | C
170 | 單元二：第七章 鋼筋、模板、混凝土施工 | 施工縫與屬經計劃下留置的冷縫，所以應選擇在應力最小之處，並應考慮防水問題。請問以下何者有誤？ (A)穿過施工縫鋼筋須連續 (B)須埋設止水帶 (C)施工縫是為提供應力傳遞而預設之線縫 (D)於牆與版或基腳間設置施工縫時，可設置深度(榫高)至少4cm之縱向榫。 | C
171 | 單元二：第七章 鋼筋、模板、混凝土施工 | 一般工程施工縫，在澆置銜接混凝土前須作處理，何者有誤: (A)除去水泥乳皮、不良表層及其他雜物 (B)除去硬化混凝土表面的乳沫及鬆動物質 (C)高壓沖刷清洗至露出良好堅實的鋼筋與混凝土面，凹凸深度約0.6cm (D)達露出粗粒料程度，並徹底潔淨後潤濕之，以形成良好的連接。 | C
172 | 單元二：第七章 鋼筋、模板、混凝土施工 | 工程施工縫留設與下次澆置銜接混凝土前須作處理，何者正確: (A)垂直施工縫，於第一次澆置混凝土後設置臨時模板 (B)設置臨時模板可以用金屬網以使接縫面較為平整 (C)垂直施工縫，再澆置銜接混凝土後，縫線應加塗一層與混凝土水灰比相同之水泥漿 (D)水平施工縫，如液體儲存構造物之水平施工縫可用臨時模板設置。 | B
173 | 單元二：第七章 鋼筋、模板、混凝土施工 | 施工縫如需特殊黏結時，經工程司許可下，可用下列方法，但何種有誤？ (A)使用經核可之黏結劑 (B)使用緩凝劑 (C)緩凝劑須能延遲但不影響表面水泥砂漿之強度 (D)添加緩凝劑之混凝土可無須再作施工縫接合面之處理。 | D
174 | 單元二：第七章 鋼筋、模板、混凝土施工 | 澆築混凝土過程中，上端模板難免濺沾混凝土漿屑，故應注意哪些事項，以下何者有誤？ (A)因模板空間體積簿小，水份迅速被木模吸乾或蒸發，應清掃殘留的漿屑 (B)不規則的漿屑會致混凝土完成面形成凹凸不平 (C)每層混凝土澆注後，上端模板應以划漿板刮除濺沾在模板表面漿屑 (D)結構體拆模後，有後續工項如粉刷貼磚，則漿屑即可忽略不處理。 | D
175 | 單元二：第七章 鋼筋、模板、混凝土施工 | 牆、柱等結構體混凝土，應分層澆築，振動機前端應插入前次澆置之混凝土內，而上下兩層相隔時間不可超逾一個小時，以免形成冷縫。每分層澆築高度應控制在約(A)30 (B)45 (C)60 (D)75 公分。 | B
176 | 單元二：第七章 鋼筋、模板、混凝土施工 | 混凝土分層澆置搗實作業，以下何者正確？ (A)應在澆置後90分鐘內使用振動器搗實 (B)振動器應置入模板最底處，以確保各層間結合良好 (C)使用的振動器應符合CNS 5646(內部振動器)和CNS 5648(模板振動器)的規定 (D)每分層澆築高度應控制在90公分。 | C
177 | 單元二：第七章 鋼筋、模板、混凝土施工 | 混凝土澆置時，如何避免過度震動，並可避免哪些品質影響 (A)混凝土輸送管需以輪胎等墊隔 (B)過度震動會使模板變形或鋼筋移位 (C)鋼筋四周粒料分離，影響握裏力等缺失 (D)以上皆是。 | D
178 | 單元二：第七章 鋼筋、模板、混凝土施工 | 新舊混凝土介面處加舖同水灰比之水泥砂漿，以避免蜂窩產生，規範要求之加鋪厚度為: (A)3~5公分 (B)1~3公分厚 (C)5公分以上 (D)有塗滿即可。 | A
179 | 單元二：第七章 鋼筋、模板、混凝土施工 | 有關斜坡面混凝土澆置時之品質注意事項，何者最正確: (A)使用高強度混凝土 (B)使用低坍度混凝土 (C)使用高流動混凝土 (D)由上往下澆置。 | B
180 | 單元二：第七章 鋼筋、模板、混凝土施工 | 樓版混凝土澆置過程中，由於表面水份蒸發快，混凝土乾縮，其表層發生龜裂，可在初凝前亦即澆置 (A)3 (B)2 (C)1.5 (D)0.5小時內，以木製饅刀力推抹使之密合。 | C
181 | 單元二：第七章 鋼筋、模板、混凝土施工 | 牆柱等結構體，應分層澆置，每層高度約 (A)45 (B)80 (C)100 (D)150公分振動機前端應插入前次澆置混凝土內，原則上下兩層相隔時間不可過1個小時。 | A
182 | 單元二：第七章 鋼筋、模板、混凝土施工 | 下列有關混凝土施工品質規定敘述何者正確？ (A)斜屋頂，應由上往下澆築混凝土，加速混凝土流動 (B)混凝土蜂窩最容易發生在新舊混凝土介面處，為防止可於澆置新混凝土前，先加舖一層3~5公分厚之高水灰比水泥砂漿 (C)為避免模板或鋼筋在澆置混凝土過程中遭受擾動，混凝土輸送管可以使用輪胎墊隔 (D)樓版混凝土澆置過程中因表面水份蒸發過快，混凝土乾縮而表層發生龜裂，因此可在混凝土初凝後，以木製墁刀用力推抹或採用整體粉光設備，使之密合即可。 | C
183 | 單元二：第七章 鋼筋、模板、混凝土施工 | 有關混凝土養護品質規定敘述何者不正確？ (A)混凝土澆置後，模板與露面之混凝土應連續保持潮濕至少3天 (B)水份過分蒸發，避免影響水化作用進行，係養護最主要之目的 (C)任何新澆置完成之混凝土，其表面即應立即進行養治作業，養治方式應依契約或特訂條款等相關規定辦理 (D)一般常用之混凝土養治可採濕治法、化學劑養治法、蒸汽養治法。 | A
184 | 單元二：第七章 鋼筋、模板、混凝土施工 | 混凝土澆置後，模板與露面之混凝土應連續保持潮濕 (A)24小時 (B)48小時 (C)4天 (D)7天。 | D
185 | 單元二：第七章 鋼筋、模板、混凝土施工 | 下列敘述何者有誤？ (A)屋頂混凝土施工品質良好並搭配良好的排水坡度，就具備基本防水特性功能。 (B)屋頂須舖設防水層，是第2道防護，加強建物長期使用下之防水效果 (C)防水層之施作，必須正確地作邊端收頭 (D)防水材選用為建物防水最重要之關鍵。 | D
186 | 單元二：第七章 鋼筋、模板、混凝土施工 | 有關巨積混凝土因溫度應力引致裂縫敘述，何者有誤？ (A)巨積混凝土是施工問題，承包商格外注意 (B)巨積混凝土，可以透過永久性伸縮式施工縫(工作縫)設置釋放溫度應力 (C)設計時，較大面積之結構體，設計者應主動規劃設置防水伸縮縫或防水施工縫 (D)施工時段，混凝土初凝過程中鋼筋握裹力尚小，若發生乾縮或溫降收縮，混凝土就會開裂，導致日後滲水弊病。 | A
187 | 單元二：第七章 鋼筋、模板、混凝土施工 | 巨積混凝土最常因何種因素產生裂縫？ (A)鋼筋配置不當 (B)模板支撐不足 (C)溫度收縮應力 (D)混凝土強度過高。 | C
188 | 單元二：第七章 鋼筋、模板、混凝土施工 | 為防止巨積混凝土因溫度應力產生裂縫，應採取哪一項設計措施？ (A)增加混凝土坍度 (B)使用高強度鋼筋 (C)設置永久性伸縮縫 (D)減少模板厚度。 | C
189 | 單元二：第七章 鋼筋、模板、混凝土施工 | 在巨積混凝土初凝階段，若發生乾縮或溫降收縮，最可能導致哪種缺失？ (A)混凝土強度過高 (B)混凝土表面光滑 (C)混凝土開裂與滲水 (D)鋼筋過度彎曲。 | C
190 | 單元二：第七章 鋼筋、模板、混凝土施工 | 巨積混凝土施工時，止水帶應具備哪一項特性以確保防水效果？ (A)可拆卸式 (B)單向開口 (C)環狀閉合且不中斷 (D)僅固定於模板外側。 | C
191 | 單元二：第七章 鋼筋、模板、混凝土施工 | 下列何者為不良的防水伸縮縫施工方式？ (A)使用三球型式止水帶 (B)使用發泡PE棒作為填縫膠深度控制 (C)止水帶以鋼筋夾住並焊接 (D)止水帶與結構體形成一體。 | B
192 | 單元二：第七章 鋼筋、模板、混凝土施工 | 止水帶在施工時應如何固定以確保其穩定性？ (A)使用塑膠扣環 (B)以鋼筋焊接並加角材固定 (C)僅以模板壓住 (D)使用黏著劑黏貼。 | B
193 | 單元二：第七章 鋼筋、模板、混凝土施工 | 自充填混凝土的主要特性是？ (A)高強度但需震動搗實 (B)高流動性且不需震動搗實 (C)高黏性但需手工攪拌 (D)低流動性但可自動填充。 | B
194 | 單元二：第七章 鋼筋、模板、混凝土施工 | 自充填混凝土的坍流度試驗主要用來檢測什麼？ (A)抗壓強度 (B)材料分離程度 (C)自流動性 (D)水灰比。 | C
195 | 單元二：第七章 鋼筋、模板、混凝土施工 | 自充填混凝土的品質檢驗項目不包括下列哪一項？ (A)坍流度試驗 (B)V形漏斗流下試驗 (C)鋼筋間隙通過性試驗 (D)抗彎試驗。 | D
196 | 單元二：第七章 鋼筋、模板、混凝土施工 | 在坍流度試驗中，若混凝土擴散形狀偏離圓形且兩直徑相差超過多少，需重做試驗？ (A)30mm (B)40mm (C)50mm (D)60mm。 | C
197 | 單元二：第七章 鋼筋、模板、混凝土施工 | V形漏斗試驗主要用來評估自充填混凝土的哪項性能？ (A)抗壓強度 (B)流動性與黏滯性 (C)材料分離性 (D)水泥含量。 | B
198 | 單元二：第七章 鋼筋、模板、混凝土施工 | U形箱試驗主要用來評估自充填混凝土的哪項能力？ (A)抗凍性 (B)鋼筋間隙通過性 (C)表面光滑度 (D)水泥膠結力。 | B
199 | 單元二：第七章 鋼筋、模板、混凝土施工 | 自充填混凝土在U形箱試驗中，充填高度達多少以上才符合通過標準？ (A)200㎜ (B)250㎜ (C)300㎜ (D)350㎜。 | C
200 | 單元二：第七章 鋼筋、模板、混凝土施工 | 自充填混凝土若在坍流度試驗中出現骨材沉澱，表示什麼問題？ (A)水灰比過低 (B)材料分離現象 (C)混凝土強度過高 (D)鋼筋配置不當。 | B
201 | 單元二：第七章 鋼筋、模板、混凝土施工 | 自充填混凝土在施工時不需使用哪一種設備？ (A)振動器 (B)泵浦車 (C)坍度錐 (D)馬錶。 | A
202 | 單元二：第七章 鋼筋、模板、混凝土施工 | 自充填混凝土的V形漏斗試驗中，若混凝土流動時間過長，可能表示什麼問題？ (A)水灰比過高 (B)流動性不足 (C)材料分離 (D)鋼筋過密。 | B
203 | 單元二：第七章 鋼筋、模板、混凝土施工 | 自充填混凝土的U形箱試驗中，若充填高度不足，可能表示混凝土缺乏什麼能力？ (A)抗壓能力 (B)自流動性 (C)穿越障礙能力 (D)黏結力。 | C
204 | 單元二：第七章 鋼筋、模板、混凝土施工 | 自充填混凝土的試驗中，若坍流邊緣之漿體與骨材距離超過多少，表示材料分離？ (A)10mm (B)15mm (C)20mm (D)25mm。 | C
205 | 單元二：第七章 鋼筋、模板、混凝土施工 | 自充填混凝土的流動性與材料分離抵抗性，主要由哪兩項試驗共同評估？ (A)坍流度與抗壓試驗 (B)V形漏斗與坍流度試驗 (C)U形箱與抗彎試驗 (D)坍度與水灰比試驗。 | B
206 | 單元二：第七章 鋼筋、模板、混凝土施工 | 混凝土完成澆置後應立即進行何種作業以確保品質？ (A)拆模 (B)養護 (C)打磨 (D)加水。 | B
207 | 單元二：第七章 鋼筋、模板、混凝土施工 | 一般水泥混凝土養護期間不得少於多少天？ (A)5天 (B)7天 (C)10天 (D)14天。 | B
208 | 單元二：第七章 鋼筋、模板、混凝土施工 | 採用緩凝型水泥時，混凝土養護時間應延長至多少天以上？ (A)7天 (B)10天 (C)12天 (D)14天。 | B
209 | 單元二：第七章 鋼筋、模板、混凝土施工 | 混凝土養護期間若氣溫低於多少度時，應延長養護時間？ (A)0°C (B)5°C (C)10°C (D)15°C。 | B
210 | 單元二：第七章 鋼筋、模板、混凝土施工 | 拆模後混凝土表面若有孔洞、蜂窩等缺陷，應如何處理？ (A)直接塗漆 (B)用水泥砂漿補平 (C)加強震動 (D)不需處理。 | B
211 | 單元二：第七章 鋼筋、模板、混凝土施工 | 蒸汽養護應在混凝土澆置後多久開始使用蒸汽？ (A)1小時內 (B)2至4小時內 (C)6至8小時內 (D)12小時後。 | B
212 | 單元二：第七章 鋼筋、模板、混凝土施工 | 蒸汽養護時，最高溫度應控制在多少範圍內？ (A)40℃至50℃ (B)50℃至60℃ (C)60℃至70℃ (D)70℃至80℃。 | C
213 | 單元二：第七章 鋼筋、模板、混凝土施工 | 拆模後表面修飾若需磨飾，應使用何種工具？ (A)鋼刷 (B)木板 (C)金剛石加水泥砂漿 (D)高壓水槍。 | C
214 | 單元二：第七章 鋼筋、模板、混凝土施工 | 鋼筋腐蝕的主要促成因素不包括下列哪一項？ (A)混凝土保護層滲透性高 (B)混凝土無裂縫 (C)有害物質侵入 (D)存在裂縫。 | B
215 | 單元二：第七章 鋼筋、模板、混凝土施工 | 鋼筋腐蝕會造成哪種惡性循環？ (A)增加混凝土強度 (B)混凝土表面光滑 (C)鋼筋膨脹導致裂縫加寬 (D)鋼筋變形減少。 | C
216 | 單元二：第七章 鋼筋、模板、混凝土施工 | 為防止鋼筋腐蝕，下列何者最重要？ (A)增加鋼筋數量 (B)保護層厚度足夠 (C)使用高強度鋼筋 (D)減少混凝土用量。 | B
217 | 單元二：第七章 鋼筋、模板、混凝土施工 | 鋼筋保護層厚度不足會造成什麼後果？ (A)增加施工速度 (B)提高結構安全 (C)降低使用年限 (D)增加混凝土黏度。 | C
218 | 單元二：第七章 鋼筋、模板、混凝土施工 | 板與牆的最小保護層厚度應為多少？ (A)10mm (B)20mm (C)30mm (D)40mm。 | B
219 | 單元二：第七章 鋼筋、模板、混凝土施工 | 梁與柱的最小保護層厚度應為多少？ (A)20mm (B)30mm (C)40mm (D)50mm。 | B
220 | 單元二：第七章 鋼筋、模板、混凝土施工 | 基礎或接觸土壤構件的最小保護層厚度為？ (A)30㎜ (B)40㎜ (C)50㎜ (D)60㎜。 | C
221 | 單元二：第七章 鋼筋、模板、混凝土施工 | 預力鋼筋構件外模的保護層厚度不得少於多少？ (A)40mm (B)50mm (C)60mm (D)70mm。 | B
222 | 單元二：第七章 鋼筋、模板、混凝土施工 | 鋼筋直徑超過D32或有特別耐久要求時，保護層應增加至多少？ (A)40mm (B)50mm (C)60mm (D)70mm。 | B
223 | 單元二：第七章 鋼筋、模板、混凝土施工 | 海邊、高濕、鹽害地區等嚴苛環境下，保護層應再加厚多少？ (A)5–10mm (B)10–20mm (C)20–30mm (D)30–40mm。 | B
224 | 單元二：第七章 鋼筋、模板、混凝土施工 | 鋼筋墊塊之間距若太寬，會造成什麼問題？ (A)鋼筋撓度過大 (B)混凝土強度過高 (C)模板變形 (D)鋼筋太密。 | A
225 | 單元二：第七章 鋼筋、模板、混凝土施工 | 使用#3鋼筋時，墊塊間距不可大於多少？ (A)40cm (B)50cm (C)60cm (D)70cm。 | C
226 | 單元二：第七章 鋼筋、模板、混凝土施工 | 使用#4鋼筋時，墊塊間距不可大於多少？ (A)60cm (B)70cm (C)80cm (D)90cm。 | C
227 | 單元二：第七章 鋼筋、模板、混凝土施工 | 使用#5以上鋼筋時，墊塊間距不可大於多少？ (A)80cm (B)90cm (C)100cm (D)110cm。 | C
228 | 單元二：第七章 鋼筋、模板、混凝土施工 | 墊塊抗壓強度應至少等於什麼？ (A)鋼筋強度 (B)混凝土設計強度 (C)模板強度 (D)水泥強度。 | B
229 | 單元二：第七章 鋼筋、模板、混凝土施工 | 柱與牆之垂直向鋼筋與側模間墊塊宜採用何種型式？ (A)方形型 (B)圓洞型 (C)三角型 (D)錐形型。 | B
230 | 單元二：第七章 鋼筋、模板、混凝土施工 | 鋼筋腐蝕會導致混凝土裂縫加寬的原因是？ (A)鋼筋變短 (B)鋼筋膨脹 (C)鋼筋變硬 (D)鋼筋失效。 | B
231 | 單元二：第七章 鋼筋、模板、混凝土施工 | 混凝土水灰比過高會造成什麼影響？ (A)增加強度 (B)降低滲透性 (C)增加滲透性 (D)增加黏度。 | C
232 | 單元二：第七章 鋼筋、模板、混凝土施工 | 鋼筋保護層厚度不足最常見的原因是？ (A)鋼筋太粗 (B)模板太厚 (C)墊塊太薄或間距太寬 (D)鋼筋太短。 | C
233 | 單元二：第七章 鋼筋、模板、混凝土施工 | 鋼筋腐蝕與哪三項施工因素最密切相關？ (A)鋼筋數量、混凝土強度、模板厚度 (B)保護層厚度、水灰比、養護 (C)鋼筋直徑、混凝土坍度、模板材質 (D)鋼筋間距、混凝土溫度、施工速度。 | B
234 | 單元二：第七章 鋼筋、模板、混凝土施工 | 韌性RC結構設計主要是為了抵抗何種自然災害？ (A)洪水 (B)地震 (C)火災 (D)風災。 | B
235 | 單元二：第七章 鋼筋、模板、混凝土施工 | 韌性結構中，柱箍筋配置應如何調整？ (A)上下均勻配置 (B)中段加密 (C)上下段加密 (D)隨意配置。 | C
236 | 單元二：第七章 鋼筋、模板、混凝土施工 | 韌性結構鋼筋搭接位置應避免設在何處？ (A)梁中段 (B)柱中段 (C)最大拉力區 (D)最小剪力區。 | C
237 | 單元二：第七章 鋼筋、模板、混凝土施工 | 韌性結構中，柱箍筋彎鉤應如何配置？ (A)同方向集中 (B)上下錯開 (C)左右對稱 (D)隨意配置。 | B
238 | 單元二：第七章 鋼筋、模板、混凝土施工 | 韌性結構中，柱主筋搭接後若位置偏移，應如何處理？ (A)不處理 (B)剪斷重接 (C)斜彎恢復原位 (D)加焊補強。 | C
239 | 單元二：第七章 鋼筋、模板、混凝土施工 | 韌性結構中，梁柱接頭處柱箍筋若未安裝，可能造成何種災害？ (A)漏水 (B)混凝土剝落 (C)地震破壞 (D)鋼筋腐蝕。 | C
240 | 單元二：第七章 鋼筋、模板、混凝土施工 | 韌性結構中，柱箍筋間距應依據何項因素調整？ (A)施工方便 (B)設計圖說 (C)工人習慣 (D)混凝土強度。 | B
241 | 單元二：第七章 鋼筋、模板、混凝土施工 | 韌性結構中，梁上層筋之錨定長度不足會影響何項性能？ (A)抗壓性 (B)剪力抵抗 (C)握裹力 (D)施工速度。 | C
242 | 單元二：第七章 鋼筋、模板、混凝土施工 | 韌性結構中，箍筋彎鉤長度不足會導致何種問題？ (A)混凝土裂縫 (B)鋼筋滑動 (C)剪力不足 (D)模板變形。 | C
243 | 單元二：第七章 鋼筋、模板、混凝土施工 | 鋼筋作業常見缺失之一是柱箍筋未依設計圖安裝，原因通常是？ (A)材料不足 (B)工人不懂設計 (C)梁筋阻擋 (D)模板錯誤。 | C
244 | 單元二：第七章 鋼筋、模板、混凝土施工 | 鋼筋作業中，柱箍筋與主筋未密接會導致何種裂縫？ (A)水平裂縫 (B)斜裂縫 (C)垂直裂縫 (D)蜂窩。 | C
245 | 單元二：第七章 鋼筋、模板、混凝土施工 | 鋼筋作業中，柱主筋搭接位置若設在樓版上，是否符合韌性結構要求？ (A)符合 (B)不符合 (C)視情況而定 (D)需補強。 | B
246 | 單元二：第七章 鋼筋、模板、混凝土施工 | 鋼筋作業中，箍筋彎鉤方向應如何配置？ (A)上下相同 (B)左右相同 (C)上下左右不同 (D)隨意配置。 | C
247 | 單元二：第七章 鋼筋、模板、混凝土施工 | 鋼筋作業中，搭接鋼筋應如何處理？ (A)不需綁紮 (B)以鐵絲捆紮牢固 (C)以模板固定 (D)以混凝土包覆。 | B
248 | 單元二：第七章 鋼筋、模板、混凝土施工 | 鋼筋續接若採銲接方式，其銲接強度應達鋼筋降伏強度的多少？ (A)100% (B)110% (C)125% (D)150%。 | C
249 | 單元二：第七章 鋼筋、模板、混凝土施工 | 鋼筋續接器使用前應如何處理？ (A)直接使用 (B)塗油防鏽 (C)密封防塵 (D)加熱處理。 | C
250 | 單元二：第七章 鋼筋、模板、混凝土施工 | 鋼筋續接器施工時，相鄰續接應錯開多少倍鋼筋直徑？ (A)20D (B)30D (C)40D (D)50D。 | C
251 | 單元二：第七章 鋼筋、模板、混凝土施工 | 鋼筋加工時，彎曲內徑應符合何項規定？ (A)不得小於3D (B)不得小於6D (C)不得小於9D (D)不得小於12D。 | B
252 | 單元二：第七章 鋼筋、模板、混凝土施工 | 鋼筋加工時，彎鉤延伸長度不得少於多少公分？ (A)5cm (B)6.5cm (C)7.5cm (D)10cm。 | C
253 | 單元二：第七章 鋼筋、模板、混凝土施工 | 鋼筋加工若需熱彎，應如何處理？ (A)直接火烤 (B)加熱至桃紅色 (C)加熱至白色 (D)冷水急冷。 | B
254 | 單元二：第七章 鋼筋、模板、混凝土施工 | 鋼筋加工後若已埋入混凝土中，是否可再彎曲？ (A)可自由彎曲 (B)可加熱彎曲 (C)不可再彎曲 (D)需經設計同意。 | C
255 | 單元二：第七章 鋼筋、模板、混凝土施工 | 鋼筋加工時，箍筋最小彎曲內徑為多少倍鋼筋直徑？ (A)4倍 (B)6倍 (C)8倍 (D)10倍。 | A
256 | 單元二：第七章 鋼筋、模板、混凝土施工 | 鋼筋加工時，主筋彎鉤180度後延伸長度不得少於多少？ (A)6cm (B)7.5cm (C)10cm (D)12cm。 | B
257 | 單元二：第七章 鋼筋、模板、混凝土施工 | 鋼筋加工時，繫筋彎鉤135度後延伸長度不得少於多少？ (A)6.5cm (B)7.5cm (C)8.5cm (D)9.5cm。 | B
258 | 單元二：第七章 鋼筋、模板、混凝土施工 | 鋼筋加工時，所有接合處應如何處理？ (A)不需清潔 (B)保持乾燥 (C)排列正確 (D)以上皆是。 | D
259 | 單元二：第七章 鋼筋、模板、混凝土施工 | 鋼筋加工時，鋼筋端面應如何切割？ (A)火燒 (B)冷水切割 (C)鋸床或砂輪 (D)手工剪斷。 | C
260 | 單元二：第七章 鋼筋、模板、混凝土施工 | 鋼筋加工時，續接器使用前應如何保護？ (A)塗油 (B)加熱 (C)加蓋密封 (D)冷凍。 | C
261 | 單元二：第七章 鋼筋、模板、混凝土施工 | 鋼筋加工時，續接器施工後應檢查何項？ (A)接合處密接度 (B)鋼筋顏色 (C)鋼筋長度 (D)鋼筋重量。 | A
262 | 單元二：第七章 鋼筋、模板、混凝土施工 | 鋼筋加工時，續接器使用後若不合格應如何處理？ (A)補焊 (B)加長 (C)更換 (D)不處理。 | C
263 | 單元二：第七章 鋼筋、模板、混凝土施工 | 鋼筋搭接長度若未註明，受壓構材直徑16mm以下者應搭接多少倍？ (A)20D (B)25D (C)30D (D)35D。 | A
264 | 單元二：第七章 鋼筋、模板、混凝土施工 | 模板拆除時應從哪一部分開始？ (A)中間 (B)上部 (C)支撐底部 (D)非承重部位。 | D
265 | 單元二：第七章 鋼筋、模板、混凝土施工 | 模板施工中若未設置足夠支撐，可能導致什麼？ (A)混凝土強度提升 (B)模板下陷或倒塌 (C)鋼筋變形 (D)施工速度加快。 | B
266 | 單元二：第七章 鋼筋、模板、混凝土施工 | 模板油若塗抹過多會造成什麼問題？ (A)混凝土強度增加 (B)混凝土表面污染 (C)鋼筋鏽蝕 (D)模板更耐用。 | B
267 | 單元二：第七章 鋼筋、模板、混凝土施工 | 模板施工中，為確保尺寸準確應使用什麼工具？ (A)鐵鎚 (B)水平儀與捲尺 (C)鋸子 (D)鋼刷。 | B
268 | 單元二：第七章 鋼筋、模板、混凝土施工 | 模板支撐應如何設置以防止側向位移？ (A)使用鋼釘固定 (B)設置橫撐與斜撐 (C)減少支撐數量 (D)使用繩索綁緊。 | B
269 | 單元二：第七章 鋼筋、模板、混凝土施工 | 模板施工中，模板與鋼筋的距離應符合什麼要求？ (A)越近越好 (B)無需考慮 (C)符合保護層厚度規定 (D)以現場判斷為準。 | C
270 | 單元二：第七章 鋼筋、模板、混凝土施工 | 模板施工完成後應進行哪項檢查？ (A)鋼筋品牌 (B)模板顏色 (C)模板穩定性與尺寸精度 (D)混凝土配比。 | C
271 | 單元二：第七章 鋼筋、模板、混凝土施工 | 模板若未清潔乾淨，可能導致什麼問題？ (A)混凝土強度提升 (B)鋼筋更牢固 (C)混凝土表面缺陷 (D)施工更快速。 | C
272 | 單元二：第七章 鋼筋、模板、混凝土施工 | 模板支撐應避免設置於何處？ (A)堅實地面 (B)鬆軟地基 (C)混凝土地坪 (D)鋼樑上方。 | B
273 | 單元二：第七章 鋼筋、模板、混凝土施工 | 模板施工中，模板接縫應如何處理？ (A)不需處理 (B)使用膠帶封縫 (C)使用泡棉填縫 (D)使用密封膠或止水帶處理。 | D
274 | 單元二：第七章 鋼筋、模板、混凝土施工 | 模板拆除後若發現混凝土表面有裂縫，可能原因為何？ (A)模板太厚 (B)拆模過早 (C)鋼筋過多 (D)混凝土太濕。 | B
275 | 單元二：第七章 鋼筋、模板、混凝土施工 | 模板支撐若未與地面固定牢靠，可能導致什麼問題？ (A)模板脫模困難 (B)混凝土強度過高 (C)模板傾倒或滑移 (D)鋼筋外露。 | C
276 | 單元二：第七章 鋼筋、模板、混凝土施工 | 模板施工中，為確保混凝土成型品質，模板內部應如何處理？ (A)塗上油漆 (B)鋪設塑膠布 (C)清潔乾淨並塗抹脫模劑 (D)灑水濕潤。 | C
277 | 單元二：第七章 鋼筋、模板、混凝土施工 | 模板支撐若使用木材，應注意哪一項？ (A)木材越輕越好 (B)使用未乾燥木材 (C)選用無腐蝕、無裂縫的木材 (D)可使用回收木料。 | C
278 | 單元二：第七章 鋼筋、模板、混凝土施工 | 模板施工中，為避免模板爆模，應注意什麼？ (A)減少鋼筋數量 (B)增加混凝土水量 (C)確保模板與支撐系統足夠強度 (D)使用塑膠模板。 | C
279 | 單元二：第七章 鋼筋、模板、混凝土施工 | 模板施工時，應避免下列哪一種行為？ (A)使用鋼釘固定模板 (B)在模板上行走 (C)在模板上堆放重物 (D)使用鋼尺測量。 | C
280 | 單元二：第七章 鋼筋、模板、混凝土施工 | 模板施工中，模板與模板之間的接縫應如何處理？ (A)留縫通風 (B)使用膠帶封口 (C)使用止水膠條或密封材料 (D)不需處理。 | C